## Sheet1
#VALUE! | Malzemeler ve Sertlik Değerleri Tablosu
Malzeme Grubu | Malzeme | DIN/AISI Standardı | Isıl İşlem | Sertlik (HRC) | Muadil Malzemeler
Sementasyon Malzemeleri | 16MnCr5 | DIN EN 10084 | Sementasyon | 58-62 | 5115
| 20MnCr5 | DIN EN 10084 | Sementasyon | 58-62 | 5120
| 8620 | AISI 8620 | Sementasyon | 58-62 | 20NiCrMo2-2, 20CrMoH
| 28Mn6 (1330) | DIN 1330 | Sementasyon | 58-62 | AISI 1330
| 30MnB41 | - | Sementasyon | 58-62 | -
| 30MnVS65 | - | Sementasyon | 58-62 | -
| 32CrB421 | - | Sementasyon | 58-62 | -
| 33MnCrB5-24 | - | Sementasyon | 58-62 | -
Nitrasyon Malzemeleri | 34CrAlNi7-10 | DIN EN 10085 | Nitrasyon | 60-65 | -
| 31CrMoV9 | DIN EN 10085 | Nitrasyon | 60-65 | -
| 34CrMo4 (4135) | DIN EN 10083-3 | Nitrasyon | 60-65 | AISI 4135
| 36CrB43 | - | Nitrasyon | 60-65 | -
| 37Cr4 (5135) | DIN EN 10083-3 | Nitrasyon | 60-65 | AISI 5135
| 37MnB52 | - | Nitrasyon | 60-65 | -
Islah Çelikleri | 42CrMo4 (4140) | DIN EN 10083-3 | Islah | 28-32 | SCM440, 42CrMoS4
| 42CrMo4 (4140) (+QT) | DIN EN 10083-3 | Islah ve Temperleme | 40-44 | SCM440, 42CrMoS4
| 42CrMoS4 (4140) | DIN EN 10083-3 | Islah | 28-32 | -
| 42CrMoS4 (4140) (+QT) | DIN EN 10083-3 | Islah ve Temperleme | 40-44 | -
| 41Cr4 (5140) | DIN EN 10083-3 | Islah | 28-32 | AISI 5140, G41400
| 41Cr4 (5140) Mod | - | Islah | 28-32 | -
| 41CrS4 (5140) | DIN EN 10083-3 | Islah | 28-32 | -
| 50CrMo4 (4150) | DIN EN 10083-3 | Islah | 28-32 | AISI 4150
| 54SiCr65 | - | Islah | 48-52 | -
| 54SiCrV61 | - | Islah | 48-52 | -
| 55Cr3 (5155) | DIN EN 10083-3 | Islah | 48-52 | AISI 5155
| 60SiCrV71 | - | Islah | 48-52 | -
| 080A15 (1020) | BS 970-1 | Yumuşak Tavlama | 18-22 | AISI 1020
| 080A42 (1045) | BS 970-1 | Yumuşak Tavlama | 18-22 | AISI 1045
| 080M40 (1040) | BS 970-1 | Yumuşak Tavlama | 18-22 | AISI 1040
| 100Cr6 (52100) | DIN EN 10083-3 | Islah ve Temperleme | 60-64 | AISI 52100
| 100CRMNSI6-41 | - | Islah ve Temperleme | 60-64 | -
| 5140 (41Cr4) | DIN EN 10083-3 | Islah | 28-32 | AISI 5140
| A615 Gr601 | ASTM A615 | Islah | 20-25 | -
| AISI 10081 | - | Islah | 28-32 | -
| AISI 1018 (C18) | SAE/AISI | Yumuşak Tavlama | 18-22 | C18, CK15
| AISI 1040 (C40) | SAE/AISI | Islah | 28-32 | C40, CK40
| AISI 1045 (C45) | SAE/AISI | Islah | 28-32 | C45, CK45
| ASTM A36 (1025) | ASTM A36 | Yumuşak Tavlama | 18-22 | -
| C15 (1015) | DIN EN 10083-2 | Yumuşak Tavlama | 18-22 | AISI 1015
Paslanmaz Çelikler | X5CrNi18-10 (1.4301) | DIN EN 10088-1 | Islah (Çok sertleşmez) | 20-30 | 304
| X2CrNiMo17-12-2 (1.4404) | DIN EN 10088-1 | Islah (Çok sertleşmez) | 20-30 | 316L
Dökme Demirler | GJL-250 | DIN EN 1561 | Islah (Düşük sertlik) | 15-25 | ASTM A48
| GJS-500-7 | DIN EN 1563 | Islah (Düşük sertlik) | 15-25 | ASTM A536
Alüminyum ve Alüminyum Alaşımları | EN AW-6061 | DIN EN 573-3 | Sertleştirilmiş (T6) | 95-100 HB | AISI 6061
| EN AW-7075 | DIN EN 573-3 | Sertleştirilmiş (T6) | 150-160 HB | AISI 7075
Bakır ve Bakır Alaşımları | CuZn39Pb3 (CW614N) | DIN EN 12164 | Sertleştirilmiş | 80-90 HB | -
| CuSn12 (CC483K) | DIN EN 1982 | Sertleştirilmiş | 100-110 HB | -
Mühendislik Plastikleri | POM (Polyoxymethylene) | DIN EN ISO 1043-1 | - | - | -
| PA (Polyamide) | DIN EN ISO 1043-1 | - | - | -
| PEEK (Polyetheretherketone) | DIN EN ISO 1043-1 | - | - | -
Titanyum ve Titanyum Alaşımları | Ti-6Al-4V | ASTM B348 | Islah ve Temperleme | 36-40 | Gr. 5, UNS R56400
#VALUE! |  |  |  |  | #VALUE!